{"text_format":"3","workbook":"xls","n_sheets":2,"sheets":["监督检验报告信息","Sheet1"],"read":"whole","date_system":"1900","formulas":"cached_only"}

{"sheet":"监督检验报告信息","index":0,"n_rows":12,"n_cols":14,"rows_kept":12,"merged":[[0,0,0,11],[1,0,1,13],[2,0,2,13],[3,0,3,13]],"flags":["formulas_cached_only"]}
["2024年壁纸产品质量市级监督抽查结果"]
["本次抽查了流通领域6家经销单位7批次产品，所检项目全部符合标准。\n依据FZ/T 44003-2018《墙布》、GB/T 34844—2017《壁纸》、QB/T 4034—2010《壁纸》、JG/T 509—2016《建筑装饰用无纺墙纸》、GB 18585—2001《室内装饰装修材料 壁纸中有害物质限量》等标准，对总挥发性有机化合物(TVOC)释放速率，甲醛释放速率，燃烧性能等级（燃烧增长速率指数、火焰横向蔓延长度、600s 时的总放热量、60s内焰尖高度、60s内无燃烧滴落物引燃滤纸现象），色牢度(耐摩擦)（干摩、湿摩），色牢度(耐光)，断裂强力（湿），撕破强力，甲醛，重金属（或其他）元素（钡、镉、铬、铅、砷、汞、硒、锑），氯乙烯单体，湿摩擦色牢度（△E），耐摩擦色牢度（干摩擦、湿摩擦），湿抗张强度（ 纵向、横向），湿润拉伸负荷（ 纵向、横向），伸缩性（ 试样浸水后的伸缩性、浸水干燥后试样的伸缩性）等15个项目进行了检验。\n具体抽查结果见附件。\n"]
["附件"]
["2024年壁纸产品质量市级监督抽查结果汇总表"]
["序号","抽样领域","产品名称","受检单位名称","统一社会信用代码","标称生产者名称","生产日期或批号","规格型号","商标","抽查结果","不合格项目","抽样日期","行政区划","承检单位"]
[1,"流通领域","壁布","城阳区艺浩伟建材店","92370214MA3DDD8U7X","绍兴著森纺织有限公司","-/-","MS030412","/","所检项目符合标准","/","2024-10-17","城阳区","青岛市产品质量检验研究院"]
[2,"流通领域","壁纸","城阳区艺浩伟建材店","92370214MA3DDD8U7X","临沂市焕然装饰材料有限公司","2023-03-16/78168-32","0.53m×9.5m (±0.3)","/","所检项目符合标准","/","2024-10-17","城阳区","青岛市产品质量检验研究院"]
[3,"流通领域","壁纸","市北区浩佑宏鹏壁纸店","92370203MA3NBQ32X5","临沂市焕然装饰材料有限公司","-/1126-1","HR-85015 0.53m×9.5m(±0.3)","/","所检项目符合标准","/","2024-10-21","市北区","青岛市产品质量检验研究院"]
[4,"流通领域","壁纸","城阳区特普利建材商行（个体工商户）","92370214MADH4X200G","北京特普丽装饰装帧材料有限公司","2020-12-05/20-1","10m×0.525m ±3% PB5001","/","所检项目符合标准","/","2024-10-24","城阳区","青岛市产品质量检验研究院"]
[5,"流通领域","壁纸","市北区榆钱树装饰材料总汇","92370203MA3DF5RR2L","河南倾城实业有限公司","-/40224","0.53m×9.5m ±5% 2704","/","所检项目符合标准","/","2024-10-23","市北区","青岛市产品质量检验研究院"]
[6,"流通领域","壁纸","青岛卡思摩家居建材有限公司","91370214MA3P96238H","昆山凯雅家居有限公司","-/28","0.53×10（m） KY-0505","/","所检项目符合标准","/","2024-10-30","城阳区","青岛市产品质量检验研究院"]
[7,"流通领域","壁纸","青岛凯悦家居股份有限公司","91370200773538750A","苏州华尔美特装饰材料股份有限公司","-/802","0.53m×10m±3% GT78313","/","所检项目符合标准","/","2024-10-28","崂山区","青岛市产品质量检验研究院"]

{"sheet":"Sheet1","index":1,"n_rows":0,"n_cols":0,"rows_kept":0,"flags":["formulas_cached_only"]}